{"text_format":"2","workbook":"xls","n_sheets":3,"sheets":["Hoja1","Hoja2","Hoja3"],"not_rendered":{"charts":0,"images":0,"macros":0,"external_links":1,"defined_names":1,"comments":1,"pivot_tables":0},"unopened":[],"bounds":{"document_bytes":16777216,"sheet_cells":100000,"run_cost":"one","rows_first":2000,"rows_last":500,"rows_between":2000,"halvings":0,"cell_chars":16384,"cell_head_chars":4096},"cells_cut":0,"cells_raw":0,"read":"whole","date_system":"1900","formulas":"cached_only"}

{"sheet":"Hoja1","index":0,"n_rows":334,"n_cols":6,"rows_kept":334,"cut":false,"hidden":false,"merged":[[73,1,73,5],[327,2,327,3],[333,2,333,4],[332,2,332,4],[263,1,264,1],[332,1,333,1],[321,1,322,1],[131,3,132,3],[131,5,132,5]],"flags":["formulas_cached_only"]}
[]
[null,null,"ENSAYOS","NORMA","TAMAÑO LOTE / UD. INSPECCION","TAMAÑO MUESTRA"]
[]
[null,"01.01 AISLANTE RIGIDO"]
[]
[null,null,"Dimensiones y tolerancias","NBE CT-79/UNE-EN 13163:02/UNE 53351:78","1000 m2 de superficie o fracción","1 probeta"]
[null,null,"Densidad aparente","NBE CT-79/UNE-EN ISO 845:96/UNE-EN 1602:97","1000 m2 de superficie o fracción","Materiales rígidos 5 probetas"]
[null,null,"Resistencia a compresión","UNE-EN 826:96/UNE 53205:01","1000 m2 de superficie o fracción","5 probetas"]
[null,null,"Conductividad térmica","NBE CT-79/UNE 92201:89/UNE 92202:89","1000 m2 de superficie o fracción","2 probetas"]
[]
[]
[null,"ELEMENTOS","MEDICION APROXIMADA  (m2)","FORMACION DE LOTES","Nº LOTES"]
[]
[null,"AISLANTE RIGIDO",12900,"1000 m2 de superficie o fracción",13]
[]
[]
[null,"01.02  ACERO CORRUGADO"]
[]
[null,null,"Sección media equivalente","UNE 36068:94 /UNE 36065:00 EX"]
[null,null,"Desviación de la masa","EHE",null,"2 probetas"]
[null,null,"Ovalidad","UNE 36068:94 /EHE",null,"(≥ 500 mm)"]
[null,null,"Masa real","UNE 36068:94 /UNE 36065:00 EX"]
[null,null,"Características geométricas de las corrugas","EHE"]
[null,null,"Límite elástico",null,"20t, Productos No certificados"]
[null,null,"Tensión de rotura","UNE 7474:92","40t, Productos certificados","1 probeta"]
[null,null,"Realación límite elástico/tensión de rotura","EHE",null,"(≥ 500 mm)"]
[null,null,"Alargamiento de rotura"]
[null,null,"Alargamiento de rotura bajo carga máxima"]
[null,null,"Ensayos de doblado/desdoblado","UNE 36068:94 /UNE 36065:00 EX/EHE",null,"2 probetas (≥ 500 mm)"]
[]
[]
[null,"ELEMENTOS","MEDICION APROXIMADA  (toneladas)","FORMACION DE LOTES","Nº LOTES"]
[]
[null,"ZAPATAS",26.6]
[null,"MURO 1C",6.7,"Armaduras pasivas"]
[null,"LOSA CIMENTACION",11.75,"40t, Productos certificados",4]
[null,"MURO 2C",8.22]
[null,"PILARES",14.4]
[null,"FORJADO RETIPLAC",81.5]
[null,"TOTAL",149.17000000000002]
[]
[]
[null,"01.03  MALLAS ELECTROSOLDADAS"]
[]
[null,null,"Sección media equivalente","UNE 36068:94"]
[null,null,"Desviación de la masa","UNE 36065:00 EX",null,"2 probetas"]
[null,null,"Masa real","UNE 36099:96",null,"(≥ 500 mm)"]
[null,null,"Características geométricas de las corrugas","EHE"]
[null,null,"Límite elástico",null,"Al menos en dos ocasiones"]
[null,null,"Tensión de rotura","UNE 7474:92","durante la realizacion de la obra."]
[null,null,"Realación límite elástico/tensión de rotura","EHE",null,"2 probetas"]
[null,null,"Alargamiento de rotura",null,null,"(≥ 500 mm)"]
[null,null,"Alargamiento de rotura bajo carga máxima"]
[null,null,"Ensayos de doblado/desdoblado","UNE 36068:94 /UNE 36065:00 EX/EHE",null,"2 probetas (≥ 500 mm)"]
[null,null,"Despegue de nudos","UNE 36099:96",null,"1 m2"]
[]
[null,null,"ENSAYOS","NORMA","TAMAÑO LOTE / UD. INSPECCION","TAMAÑO MUESTRA"]
[]
[null,"01.04  PROBETAS DE HORMIGON"]
[]
[null,null,"Toma de muestras, fabricación y conservación","UNE 83300:84 /UNE 83301:91"]
[null,"HORMIGON FRESCO","refrentado y rotura a compresión","UNE 83303:84 /UNE 83304:84 ","Según Tabla 1"]
[null,null,"Consistencia cono de Abrams","UNE 83313:90"]
[null,null,"Rotura a flexotracción","UNE 83305:86","S/ P.P.T.P"]
[null,null,"Rotura por tracción indirecta. Ensayo brasileño","UNE 83306:85","S/ P.P.T.P"]
[null,null,"Ensayo de penetración de agua","UNE 83309:90 EX","S/ P.P.T.P"]
[null,"HORMIGON ENDURECIDO","Ensayos destructivos: Extracción, conservación,","UNE 83302:84 /UNE 83303:84 ","S/ P.P.T.P  s/ indicación de D.F."]
[null,null,"corte, refrentado y rotura de testigos","UNE 83304:84 "]
[null,null,"Ensayos no destructivos. Ultrasonidos","UNE 83308:86 /UNE 83308:93 ERR","S/ P.P.T.P  s/ indicación de D.F."]
[null,null,"Ensayos no destructivos. Determinación del ","UNE 83307:96","S/ P.P.T.P  s/ indicación de D.F."]
[null,null,"índice de rebote."]
[]
[null,null,null,"TABLA 1"]
[null,"MODALIDAD DE CONTROL: NIVEL NORMAL N=2"]
[null,"ELEMENTOS","MEDICIÓN APROXIMADA","FORMACIÓN DE LOTES","Nº LOTES","Nº SERIES"]
[]
[null,"ZAPATAS HA-25","440 m3","1 lote cada 100 m3",5,10]
[null,"MUROS HA-25","165 m3","1 lote cada 100 m3",2,4]
[null,"LOSA  HA-25","150 m3","1 lote cada 100 m3",2,4]
[null,"FORJADOS","10200 m2","1 lote cada 1000 m2",11,22]
[null,"PILARES HA-25","5000 m2","1 lote cada 500 m2",10,20]
[]
[null,null,null,"TOTAL",30,60]
[]
[]
[]
[null,"DETERMINACION DE LOS LOTES"]
[null,"LIMITE SUPERIOR","elementos comprimidos (pilares, muros portantes, pilotes)","elementos en flexión simple (vigas, forjados, muros de contención, soleras)","macizos (zapatas)"]
[]
[null,"Volumen de hormigón","100 M3","100 M3","100 M3"]
[null,"Tiempo de hormigonado","2 SEMANAS","2 SEMANAS","1 SEMANA"]
[null,"Superficie construida","500 M2","1000 M2"]
[null,"Número de plantas",2,2]
[]
[null,null,"ENSAYOS","NORMA","TAMAÑO LOTE / UD. INSPECCION","TAMAÑO MUESTRA"]
[]
[null,"01.05/01.06 MORTEROS"]
[]
[null,null,"Resistencia a compresión","UNE-EN 1015-11:00/UNE-EN 998-2",null,"3 probetas(160x40x40 mm)"]
[null,null,"Determinación de la consistencia","UNE-EN 1015-3:00",null,"≥ 1,5 l pa 2 muestras"]
[null,null,"(por  la mesa de sacudidas)","UNE-EN 1015-6:99","Cada suministro"]
[null,null,"Determinación de la consistencia","UNE-EN 1015-4:99",null,"≥ 1,5 l pa 2 muestras"]
[null,null,"(por penetración del pistón)"]
[]
[]
[null,"01.07  YESOS"]
[]
[null,null,"Identificación. Tipo. Muestreo.","RY-85",null,"1 muestra (500g)"]
[null,null,"Agua combinada","UNE 102032:84 ",null,"1 muestra (500g)"]
[null,null,"Indice de pureza","UNE 102032:84 /102037:85",null,"1 muestra (500g)"]
[null,null,"Determinación del PH","UNE 102032:84 ","Cada suministro","1 muestra (500g)"]
[null,null,"Finura del molido",null,null,"1 muestra (750g)"]
[null,null,"Resistencia a flexotracción","UNE 102031:82",null,"1 muestra (750g)"]
[null,null,"Trabajabilidad (tiempos de fraguado)",null,null,"1 muestra (750g)"]
[]
[]
[null,"01.08  BORDILLO "]
[]
[null,null,"Tolerancias dimensionales y aspecto",null,null,"3 unidades"]
[null,"PREFABRICADOS DE HORMIGON","Carga de rotura y resistencia a la flexión","UNE 127025:99","1000 ml o fracción por lote","3 unidades"]
[null,null,"Absorción de agua",null,null,"3 unidades"]
[null,null,"Desgaste por abrasión",null,null,"3 unidades"]
[]
[null,"ELEMENTOS","MEDICION APROXIMADA  (ml)","FORMACION DE LOTES","Nº LOTES"]
[]
[null,"BORDILLO vados",300,"Cada 1000 ml",1]
[null,"TOTAL",300]
[]
[]
[null,"01.09  LADRILLO A REVESTIR "]
[]
[null,null,"Características dimensionales y de forma","UNE 67019:96 EX/RL-88",null,"6 unidades"]
[null,null,"Defectos estructurales"]
[null,null,"Inclusiones calcáreas","UNE 67039:93",null,"6 unidades"]
[null,null,"Absorción por capilaridad","UNE-EN 772-11:01","45000 unidades o fracción por tipo","3 unidades"]
[null,null,"Determinación de la masa","RL-88",null,"6 unidades"]
[null,null,"Resistencia compresión ladrillo","UNE-EN 772-1:02",null,"6 unidades"]
[null,null,"Resistencia compresión fabrica","UNE-EN 772-1:02/RL-88",null,"1 muestra"]
[]
[null,"ELEMENTOS","MEDICION APROXIMADA  (unidades)","FORMACION DE LOTES","Nº LOTES"]
[]
[null,"LADRILLO A REVESTIR",365000,"45000 unidades o fracción por tipo",9]
[null,"TOTAL",365000]
[]
[null,null,"ENSAYOS","NORMA","TAMAÑO LOTE / UD. INSPECCION","TAMAÑO MUESTRA"]
[]
[null,"01.10  PANELES DE YESO"]
[]
[null,null,"Aspecto y dimensiones",null,null,"6 paneles"]
[null,null,"Planicidad",null,null,"3 paneles"]
[null,null,"Uniformidad de masa",null,null,"6 paneles"]
[null,null,"Dureza superficial","UNE-EN 12859:01","3000 piezas o fracción ","6 paneles"]
[null,null,"Resistencia a flexión",null,null,"6 paneles"]
[null,null,"Resistencia al impacto",null,null,"6 paneles"]
[null,null,"Determinación del PH",null,null,"3 paneles"]
[null,null,"Humedad",null,null,"6 paneles"]
[]
[null,"ELEMENTOS","MEDICION APROXIMADA  (piezas)","FORMACION DE LOTES","Nº LOTES"]
[]
[null,"TABIQUES",7556,"3000 piezas o fracción ",3]
[null,"TECHOS",862,null,1]
[null,"TOTAL",8418,null,4]
[]
[]
[null,"01.11  SOLADO CERAMICO"]
[]
[null,null,"Determinación de las dimensiones  Y","UNE 67087:85/UNE 67087/1M:92",null,"10 uds. Excepto para la calidad"]
[null,null,"del aspecto superficial","UNE-EN ISO 10545-2:98/UNE-EN ISO 10545-2:98 ERR",null,"superficial:Min. 30 ud. O 1 m2"]
[null,null,"Determinación del grado de absorción de agua","UNE-EN ISO 10545-3:97",null,"10 uds. "]
[null,null,"Determinación de la resistencia a flexión","UNE-EN ISO 10545-4:97",null,"≥48 mm:7 Uds/≥18 mm<48:10 ud."]
[null,null,"Resistencia al cuarteo","UNE-EN ISO 10545-11:97",null,"5 uds."]
[null,null,"Determinación de la dilatación por humedad","UNE-EN ISO 10545-10:97","5000 M2 o fracción no inferior a 500M2 por tipo","5 uds."]
[null,null,"Dureza al rayado superficial según Mohs","UNE 67101:85/UNE 67101/1M:92",null,"3 uds."]
[null,null,"Resistencia a la abrasión superficial","UNE-EN ISO 10545-7:99",null,"11 uds. (100x100 mm)"]
[null,null,"Resistencia a la abrasión profunda","UNE-EN ISO 10545-6:98",null,"5 uds. ( 100x100 mm)"]
[null,null,"Comprobación de la resistencia química","UNE-EN ISO 10545-13:98",null,"5 uds."]
[null,null,"Comprobación de la resistencia manchas","UNE-EN ISO 10545-14:98",null,"5 uds."]
[null,null,"Determinación de la heladicidad","UNE-EN ISO 10545-12:97",null,"S≥0,25 m2 ó ≥ 10 uds."]
[]
[null,"ELEMENTOS","MEDICION APROXIMADA  (M2)","FORMACION DE LOTES","Nº LOTES"]
[]
[null,"SOLADO CERAMICO",1150,"5000 M2 o fracción no inferior a 500M2 por tipo",1]
[]
[null,null,"ENSAYOS","NORMA","TAMAÑO LOTE / UD. INSPECCION","TAMAÑO MUESTRA"]
[]
[null,"01.12 / 01.13 ALICATADOS"]
[]
[null,null,"Determinación de las dimensiones Y","UNE 67087:85/UNE 67087/1M:92",null,"10 uds. Excepto para la calidad"]
[null,null,"del aspecto superficial","UNE-EN ISO 10545-2:98/UNE-EN ISO 10545-2:98 ERR",null,"superficial:Min. 30 ud. O 1 m2"]
[null,null,"Determinación del grado de absorción de agua","UNE-EN ISO 10545-3:97",null,"10 uds. "]
[null,null,"Determinación de la resistencia a flexión","UNE-EN ISO 10545-4:97",null,"≥48 mm:7 Uds/≥18 mm<48:10 ud."]
[null,"BALDOSAS CERAMICAS","Resistencia al cuarteo","UNE-EN ISO 10545-11:97","5000 M2 o fracción no inferior a 500M2 por tipo","5 uds."]
[null,null,"Determinación de la dilatación por humedad","UNE-EN ISO 10545-10:97",null,"5 uds."]
[null,null,"Comprobación de la resistencia química","UNE-EN ISO 10545-13:98",null,"5 uds."]
[null,null,"Comprobación de la resistencia manchas","UNE-EN ISO 10545-14:98",null,"5 uds."]
[null,null,"Determinación de la heladicidad","UNE-EN ISO 10545-12:97",null,"S≥0,25 m2 ó ≥ 10 uds."]
[]
[null,"ELEMENTOS","MEDICION APROXIMADA  (m2)","FORMACION DE LOTES","Nº LOTES"]
[]
[null,"PLAQUETA DE GRES",2150,"5000 M2 o fracción no inferior a 500M2 por tipo",1]
[null,"PLAQUETA CERAMICA",1000,null,1]
[null,"TOTAL",3150,null,2]
[]
[null,"ELEMENTOS","MEDICION APROXIMADA  (m2)","FORMACION DE LOTES","Nº LOTES"]
[]
[null,"REVESTIMIENTO CERAMICO",4500,"5000 M2 o fracción no inferior a 500M2 por tipo",1]
[]
[]
[null,"01.14  PIEDRA CALIZA"]
[]
[null,null,"Absorción y peso específico","UNE-EN ISO 1936:99",null,"6 probetas"]
[null,null,"Resistencia al desgaste por abrasión","UNE-EN ISO 1342:03",null,"6 probetas"]
[null,null,"Resistencia a la helada","UNE-EN 12371:02","A determinar por la D:F: según tipología material","13 probetas"]
[null,null,"Resistencia a la compresión","UNE-EN 1926:99",null,"6 probetas"]
[null,null,"Resistencia a flexión","UNE-EN 12372:99",null,"10 probetas"]
[null,null,"Resistencia al impacto","UNE 22179:85/UNE 22189:85",null,"4 placas (20x20x3) cm"]
[]
[null,"ELEMENTOS","MEDICION APROXIMADA  (m2)","FORMACION DE LOTES","Nº LOTES"]
[]
[null,"PIEDRA CALIZA",1850,"A determinar por la D:F: según tipología material",1]
[]
[]
[null,"01.15  PINTURAS"]
[]
[null,null,"Determinación del tiempo de secado","UNE-EN ISO 1517:96",null,"1 muestra"]
[null,null,"Viscosidad","UNE-EN 535:93/UNE 48076:92 ",null,"1 muestra ( 750 ml)"]
[null,null,"Poder cubriente","UNE48034:80",null,"1 muestra"]
[null,null,"Densidad. Peso específico","UNE-EN ISO 2811:02",null,"1 muestra"]
[null,null,"Determinación de la materia fija y volátil","UNE-EN ISO 3251:96","Cada suministro y tipo","1 muestra"]
[null,null,"Resistencia a la inmersión","UNE-EN ISO 2812:96",null,"1 muestra"]
[null,null,"Deteminación de la adherencia por corte enrejado","UNE-EN ISO 2409:96",null,"1 muestra"]
[null,null,"Plegado","UNE-EN ISO 1519:96",null,"3 probetas"]
[null,null,"Espesor de pintura sobre material ferromagnético","UNE-EN ISO 1463:94",null,"1 muestra"]
[]
[null,null,"ENSAYOS","NORMA","TAMAÑO LOTE / UD. INSPECCION","TAMAÑO MUESTRA"]
[]
[null,"01.16 /01.17/ 01.18 CARPINTERIA"]
[]
[null,null,"Resistencia al viento","UNE-EN 12210:00/UNE-EN 1026:00",null,"1 unidad"]
[null,"CARPINTERIA METALICA","Resistencia al agua","UNE-EN 12208:00/UNE-EN 1027:00","50 Uds. O fracción por tipo","1 unidad"]
[null,null,"Resistencia al aire","UNE-EN 12207:00/UNE- EN 12211:00",null,"1 unidad"]
[]
[]
[null,"01.19/ 01.20/01.21  VIDRIOS"]
[]
[null,null,"Geometría y deteminación de planeidad","UNE-EN 572",null,"1 muestra"]
[null,"VIDRIOS","Resistencia a la inmersión en agua en ebullición","UNE-EN 572","A determinar por la D.F.","1 muestra"]
[null,null,"Resistencia al impacto","UNE-EN 572",null,"1 muestra"]
[]
[]
[null,"01.22/01.23 SUELOS"]
[]
[null,null,"Granulometría","UNE-EN 933-1","Cada 1000 m3","15 kg"]
[null,null,"Límites de Atterberg","UNE 103103 / 103104","Cada 5000 m3","5 kg"]
[null,null,"Equivalente de arena","UNE-EN 933-8","Cada 1000 m3","5 kg"]
[null,"SUELOS","Desgase Los Angeles","UNE-EN 1097-2","Cada 20000 m3","10 kg"]
[null,null,"Próctor Modificado","UNE 103501","Cada 5000 m3","15 kg"]
[null,null,"Densidad y humedad \"in situ\"","ASTM D-3017/D-2922","Cada 3500 m2","7 puntos"]
[null,null,"Placa de carga","NLT-357","Cada 3500 m2","1 punto"]
[]
[]
[null,"01.24 /01.25/01.26 PRUEBA ESTANQUEIDAD"]
[]
[null,"PRUEBAS DE SERVICIO","Estanqueidad de cubierta por riego","NBE QB-90","400 m2","A determinar por la D.T."]
[null,null,"Estanqueidad de canalones","NBE QB-90","400 m2","A determinar por la D.T."]
[]
[]
[null,"01.27  PRUEBA ESCORRENTIA"]
[]
[{"$nulls":5},"Superficie entre el ancho del "]
[null,"PRUEBAS DE SERVICIO","Escorrentia de fachada","Procedimientos","600 m2","peine difusor y la distancia entre"]
[{"$nulls":5},"forjados"]
[]
[]
[null,"01.28  RUIDO"]
[]
[]
[null,"PRUEBAS DE SERVICIO","Ensayo de ruido aéreo","UNE EN ISO 140 parte 4",null,"A determinar por la D.T."]
[]
[]
[]
[null,null,"ENSAYOS","NORMA","TAMAÑO LOTE / UD. INSPECCION","TAMAÑO MUESTRA"]
[]
[null,"INSTALACIONES"]
[]
[]
[null,"02.01/02.02/02.03/02.07  SANEAMIENTO"]
[]
[null,null,"Prueba de estanqueidad en conducciones enterradas","P.P.T.G.T.S.P.","Conjunto de conducciones, arquetas y pozos que","100%  de los tramos de la unidad de "]
[null,"PRUEBAS DE SERVICIO",null,null,"viertan en un mismo punto de la red"," inspección"]
[null,null,"Prueba de funcionamiento de desagües,","NTE-ISS","Parte de la inst. conectada al mismo tramo de ","Todas las bajantes (20%  aparatos)"]
[null,null,"bajantes y colectores suspendidos",null,"colector con una arqueta en común a la red general","Todos los colectores (20% aparatos)"]
[]
[]
[null,"02.04/02.05/02.06  FONTANERIA"]
[]
[null,null,"Prueba hidráulica en inst. individuales. Resistencia y","NBE-NIA ","Cuatro instalaciones individuales","1 instalación individual"]
[null,null,"estanqueidad de las conducciones y sus uniones","NTE-IFA, IFC",null,"(montante+derivación individual)"]
[null,null,"Prueba hidráulica en instalación general del edificio.","NBE-NIA ","Cada instalación común independiente"]
[null,"PRUEBAS DE SERVICIO","Presión, estanqueidad y comprobación de ","NTE-IFA, IFC",null,"100% de las conducciones y accesorios"]
[null,null,"funcionamiento de la valvulas y el grupo de presión","Procedimientos"]
[null,null,"Prueba de funcionamiento en instalaciones ","NBE-NIA ","Cada grupo de instalaciones individuales que","Las instalaciones individuales "]
[null,null,"particulares. Simultaneidad de consumo y caudal en el","NTE-IFA, IFC","dependen de una misma instalación común","hidráulicamente mas desfavorables"]
[null,null,"punto mas alejado","Procedimientos","independiente"]
[]
[]
[null,"02.08/02.09/02.10/02.11/02.12/02.13/02.14/02.15/02.16/02.17  ELECTRICIDAD"]
[]
[null,null,"Prueba de equilibrado de fases de la inst. eléctrica"]
[null,null,"Prueba continuidad circuito toma de tierra"]
[null,null,"Medición resistencia a tierra de la inst. eléctrica"]
[null,null,"Prueba de funcionamiento mecanismos","R.E.B.T.","Estos parámetros dependerán tanto de la magnitud"]
[null,"PRUEBAS DE SERVICIO","Prueba funcionamiento red equipotencial","I.T.C.-B.T.","de la obra como de la intensidad del control definido"]
[null,null,"Medición aislamiento conductores",null,"bien en proyecto o según D.T."]
[null,null,"Dimensiones conductor eléctrico"]
[null,null,"Resistividad conductor électrico"]
[null,null,"Ensayo completo conducto eléctrico"]
[]
[]
[null,"02.18/02.19  CALEFACCIÓN"]
[]
[null,"PRUEBAS DE SERVICIO","Prueba térmica de las calderas","IT.IC.21"]
[null,null,"Prueba de estanqueidad de la red","IT.IC.21"]
[]
[]
[null,"02.20  TV/FM"]
[]
[null,"PRUEBAS DE SERVICIO","Prueba de medición de la recepción de la señal en tomas de TV-FM"]
[]
[]
[null,"02.21/02.22  ASCENSOR"]
[]
[null,"PRUEBAS DE SERVICIO","Prueba de funcionamiento de ascensores comprobando los elementos del mando y el accionamiento de las puertas"]
[null,null,"Prueba de medición del nivel de ruido en el funcionamiento de ascensores"]

{"sheet":"Hoja2","index":1,"n_rows":0,"n_cols":0,"rows_kept":0,"cut":false,"hidden":false,"merged":[],"flags":["formulas_cached_only"]}

{"sheet":"Hoja3","index":2,"n_rows":0,"n_cols":0,"rows_kept":0,"cut":false,"hidden":false,"merged":[],"flags":["formulas_cached_only"]}